## 2021 Тротуарные плиты 01.07
| ООО "ФАРБШТАЙН" 443099, г.Самара, ул. Куйбышева, д.15, строение 1, оф.30 ИНН 6318167588 КПП 631701001 телефон: 200-90-09 e-mail: regionfarb@mail.ru www.farbstein-group.ru | [6 empty] | Ландшафтно-строительный центр "Клён" 450106, г.Уфа, ул. Рабкоров, д. 4/4 ИНН 0274925520 КПП 027301001 телефон: 8 (347) 298-44-50, 8 (347) 287-29-94 e-mail: klen.ufa@mail.ru www.klenufa.ru
Материалы для благоустройства и дорожного строительства
Прайс действует с 01.07.2021 г.
ТРОТУАРНЫЕ ПЛИТЫ
Продукция соответствует ГОСТ 17608-2017 «Плиты бетонные тротуарные. Технические условия»
Технические характеристики плит тротуарных: класс бетона по прочности - B 22.5; марка бетона по морозостойкости F 200; водопоглощение не более 6%; истираемость не более 0,5 г/см²; прочность на изгиб – 52.4 кг/см².
h=40 мм - зона применения - пешеходные площадки, тротуары.
h=60 мм - зона применения - пешеходные дорожки, площадки, тротуары, парковки под автотранспорт.
h=80 мм - зона применения - площади, парковки под автотранспорт, проезжие части с незначительной транспортной нагрузкой.
h=100 мм - зона применения - городские площади, парки, тротуары, парковки под автотранспорт.
Цветовой ряд всех коллекций тротуарных плит:
- серый;
- цветные на сером цементе: красный, молочный шоколад, светло-коричневый, темно-коричневый, терракот, черный;
- на белом цементе: желтый, какао, светло-серый, ультра белый;
- ColorMix: антика, гватемала, какао-микс, каньон, кватроченто, лава, сепия, темпера, черно-белый, шварц браун;
- Изумруд (темно-зеленый)
Коллекция КЛАССИКО
отличный выбор тротуарных плит для ценителей красоты натурального камня и нестандартных дизайнерских решений.
| Размеры, мм. | высота (h), мм | Кол-во шт. в м2 | Кол-во на поддоне м2 | Вес поддона (брутто), кг. | Цена руб./м2, с НДС 20% (франко-склад поставщика) |  |  |  | Наименование согласно ГОСТ 17608-2017
[6 empty] | серый цемент |  | белый цемент | ColorMix, Изумруд
[6 empty] | серый | цветной | цветной
ОБЛИЦОВОЧНЫЙ бетон | мультиформат 3 | h=40 | 72 | 18.72 | 1810.4 | 760 | 960 | 1110 | 1420 | А.4Фсм.6
| мультиформат 3 | h=60 | 72 | 13.52 | 1951.84 | 930 | 1105 | 1225 | 1615 | Б.4Фсм.6
ПОЛНЫЙ прокрас | мультиформат 3 | h=40 | 72 | 21.24 | 2000 | 760 | 1110 | 1310 | 1850 | А.4Фсм.6
| 115х172 |  | 50.6 | 21.36 | 2000 | 765 | 1135 | 1335 | 1895 | А.2П.4
Коллекция ЛА-ЛИНИЯ
четкие, ярко выраженные геометрические формы тротуарных плит этой коллекции позволяют создать многообразие рисунков.
| Размеры, мм. | высота (h), мм | Кол-во шт. в м2 | Кол-во на поддоне м2 | Вес поддона (брутто), кг. | Цена руб./м2, с НДС 20% (франко-склад поставщика) |  |  |  | Наименование согласно ГОСТ 17608-2017
[6 empty] | серый цемент |  | белый цемент | ColorMix, Изумруд
[6 empty] | серый | цветной | цветной
ОБЛИЦОВОЧНЫЙ бетон | 100х200 | h=40 | 50 | 19.8 | 1913 | 720 | 940 | 1010 | 1290 | А.1П.4
| 100х100 | h=60 | 100 | 12.87 | 1859.54 | 865 | 1115 | 1165 | 1350 | Б.1К.6
| 100х200 |  | 50 | 14.04 | 2000 | 825 | 1090 | 1145 | 1350 | Б.1П.6
| 200х200 |  | 25 | 15.6 | 2222 | 820 | 1070 | 1120 | 1330 | Б.2К.6
| 300х300 |  | 11.1 | 14.04 | 2000 | 845 | 1095 | 1145 | 1355 | Б.3К.6
| 500х600 | h=80 | 3.33 | 9.6 | 1845 | 1105 | 1535 | 1605 | 1855 | Б.5П.8
Продукция, изготовленная по технологии ПОЛНОГО прокраса. | 100х200 | h=40 | 50 | 21.6 | 1920 | 720 | 1075 | 1195 | 1855 | А.1П.4
| 200х200 |  | 25 | 21.6 | 1920 | 720 | 1075 | 1195 | 1865 | А.2К.4
| 240х280х100 |  | 21 | 18 | 1742 | 840 | 1190 | 1310 | 2040 | А.1Д.4
| 100х100 | h=60 | 100 | 12 | 1736 | 865 | 1340 | 1640 | 2220 | Б.1К.6
| 100х200 |  | 50 | 14.4 | 1900 | 825 | 1285 | 1575 | 2135 | Б.1П.6
| 200х200 |  | 25 | 14.4 | 1900 | 820 | 1285 | 1575 | 2135 | Б.2К.6
| 100х200 | h=70 | 50 | 12 | 2000 | 960 | 1500 | 1830 | 2490 | Б.1П.7
| 100х200 | h=100 | 50 | 8.4 | 1840 | 1120 | 1880 | 2210 | 2980 | Б.1П.10 (может быть изготовлена в категории В, Г по ГОСТ 17608-2017, стоимость по запросу.)
Коллекция РОМАНО
| Размеры, мм. | высота (h), мм | Кол-во шт. в м2 | Кол-во на поддоне м2 | Вес поддона (брутто), кг. | Цена руб./м2, с НДС 20% (франко-склад поставщика) |  |  |  | Наименование согласно ГОСТ 17608-2017
[6 empty] | серый цемент |  | белый цемент | ColorMix, Изумруд
[6 empty] | серый | цветной | цветной
ОБЛИЦОВОЧНЫЙ бетон | мультиформат 3 | h=40 | 54 | 18.225 | 1763.375 | 760 | 960 | 1110 | 1420
Коллекция АРЕНА
стилизована под старинные булыжные мостовые.
| Размеры, мм. | высота (h), мм | Кол-во шт. в м2 | Кол-во на поддоне м2 | Вес поддона (брутто), кг. | Цена руб./м2, с НДС 20% (франко-склад поставщика) |  |  |  | Наименование согласно ГОСТ 17608-2017
[6 empty] | серый цемент |  | белый цемент | ColorMix, Изумруд
[6 empty] | серый | цветной | цветной
ПОЛНЫЙ прокрас | мультиформат 2 | h=60 | 42 | 12.64 | 1810 | 950 | 1410 | 1980 | 2240 | Б.1Фсм.6
Коллекция НОСТАЛЬЖИ
идеальное дизайнерское решение для любителей старины и роскоши. Ностальжи отличают выверенные пропорции и особая обработка краев, имитирующая натуральный камень. Данная коллекция представлена в мультиформатном исполнении, комплект из 6-ти или 2-х сочетающихся камней представляет собой хаотичную раскладку.
| Размеры, мм. | высота (h), мм | Кол-во шт. в м2 | Кол-во на поддоне м2 | Вес поддона (брутто), кг. | Цена руб./м2, с НДС 20% (франко-склад поставщика) |  |  |  | Наименование согласно ГОСТ 17608-2017
[6 empty] | серый цемент |  | белый цемент | ColorMix, Изумруд
[6 empty] | серый | цветной | цветной
ОБЛИЦОВОЧНЫЙ бетон | 210х105 | h=60 | 45.4 | 11.44 | 1656.48 | 980 | 1320 | 1420 | 1690 | Б.6П.6
| 315х105 |  | 30.2 | 12.87 | 1859.54 | 945 | 1285 | 1385 | 1655 | Б.7П.6
| 210х420 |  | 11.3 | 11.44 | 1656.48 | 980 | 1320 | 1420 | 1690 | Б.8П.6
| 128х105х315 |  | 27 | 13 | 1878 | 945 | 1285 | 1385 | 1655 | Б.2Д.6
| мультиформат 6 |  | 16.4 | 14.3 | 2000 | 925 | 1285 | 1355 | 1615 | Б.2Фсм.6
| мультиформат 2 (маленькие трап.) |  |  | 11.96 | 1730.32 | 960 | 1300 | 1400 | 1660 | Б.3Фсм.6
| мультиформат 2 (большие трап.) |  |  | 12.72 | 1800 | 960 | 1300 | 1400 | 1660 | Б.3Фсм.6
Коллекция МОДЕРН
характерна изысканная выверенность четких линий.
| Размеры, мм. | высота (h), мм | Кол-во шт. в м2 | Кол-во на поддоне м2 | Вес поддона (брутто), кг. | Цена руб./м2, с НДС 20% (франко-склад поставщика) |  |  |  | Наименование согласно ГОСТ 17608-2017
[6 empty] | серый цемент |  | белый цемент | ColorMix, Изумруд
[6 empty] | серый | цветной | цветной
ОБЛИЦОВОЧНЫЙ бетон | 50х125 | h=60 | 160 | 11.96 | 1730.32 | 970 | 1300 | 1370 | 1680 | Б.9П.6
| 100х250 |  | 40 | 14.3 | 2000 | 925 | 1265 | 1355 | 1615 | Б.10П.6
| 200х375 |  | 13.3 | 11.7 | 1660 | 970 | 1300 | 1370 | 1680 | Б.11П.6
| 250х250 |  | 16 | 13 | 1812 | 945 | 1285 | 1385 | 1655 | Б.13П.6
| 250х500 |  | 8 | 13 | 1812 | 945 | 1285 | 1385 | 1655 | Б.12П.6
Коллекция БЕНИЛЮКС
характерна изысканная выверенность четких линий. Данная коллекция представлена в мультиформатном исполнении.
| Размеры, мм. | высота (h), мм | Кол-во шт. в м2 | Кол-во на поддоне м2 | Вес поддона (брутто), кг. | Цена руб./м2, с НДС 20% (франко-склад поставщика) |  |  |  | Наименование согласно ГОСТ 17608-2017
[6 empty] | серый цемент |  | белый цемент | ColorMix, Изумруд
[6 empty] | серый | цветной | цветной
ОБЛИЦОВОЧНЫЙ бетон | мультиформат 6 | h=60 | 16 | 14.04 | 2000 | 925 | 1265 | 1355 | 1615 | Б.6Фсм.6
| мультиформат 6 | h=80 | 17 | 9.72 | 1869.08 | 1160 | 1495 | 1585 | 1785 | Б.5Фсм.8
Коллекция ГЕОМЕТРИЯ
применение форм из данной коллекции позволяет легко формировать самые разнообразные и оригинальные схемы мощени.
| Размеры, мм. | высота (h), мм | Кол-во шт. в м2 | Кол-во на поддоне м2 | Вес поддона (брутто), кг. | Цена руб./м2, с НДС 20% (франко-склад поставщика) |  |  |  | Наименование согласно ГОСТ 17608-2017
[6 empty] | серый цемент |  | белый цемент | ColorMix, Изумруд
[6 empty] | серый | цветной | цветной
ОБЛИЦОВОЧНЫЙ бетон | Многогранник "Сота" 266х307 | h=60 | 16.3 | 12.74 | 1841.08 | 1000 | 1340 | 1400 | 1750 | Б.2Ф.6
| Треугольник 380х380 |  | 17.24 | 11.31 | 1638.02 | 1000 | 1340 | 1400 | 1750 | Б.1Ф.6
Коллекция РИГЕЛЬ ФОРМАТ
выразительная длинная форма плит
| Размеры, мм. | высота (h), мм | Кол-во шт. в м2 | Кол-во на поддоне м2 | Вес поддона (брутто), кг. | Цена руб./м2, с НДС 20% (франко-склад поставщика) |  |  |  | Наименование согласно ГОСТ 17608-2017
[6 empty] | серый цемент |  | белый цемент | ColorMix, Изумруд
[6 empty] | серый | цветной | цветной
ОБЛИЦОВОЧНЫЙ бетон | мультиформат 2 | h=80 | 14 | 8.1 | 1562.9 | 1250 | 1540 | 1640 | 1840 | Б.7Фсм.8
| мультиформат 3 |  | 22 | 8.46 | 1630.94 | 1190 | 1510 | 1600 | 1810 | Б.8Фсм.8
Коллекция ДЕКАДО
стильный ригельформат
| Размеры, мм. | высота (h), мм | Кол-во шт. в м2 | Кол-во на поддоне м2 | Вес поддона (брутто), кг. | Цена руб./м2, с НДС 20% (франко-склад поставщика) |  |  |  | Наименование согласно ГОСТ 17608-2017
[6 empty] | серый цемент |  | белый цемент | ColorMix, Изумруд
[6 empty] | серый | цветной | цветной
ПОЛНЫЙ прокрас | 280х60 | h=50 | 59.5 | 14.12 | 1698.16 | 810 | 1134.788 | 1334.788 | 1864.788 | А.14П.5
| 280х60 | h=100 | 59.5 | 7.06 | 1698.16 | 1180 | 1879.575 | 2199.575 | 2989.575 | Б.14П.10 (может быть изготовлена в категории В ,Г по ГОСТ 17608-2017, стоимость по запросу.)
КАТУШКА
оригинальные очертания данной формы позволяют создавать замковые соединения, что дает прочное сцепление соседних элементов.
| Размеры, мм. | высота (h), мм | Кол-во шт. в м2 | Кол-во на поддоне м2 | Вес поддона (брутто), кг. | Цена руб./м2, с НДС 20% (франко-склад поставщика) |  |  |  | Наименование согласно ГОСТ 17608-2017
[6 empty] | серый цемент |  | белый цемент | ColorMix, Изумруд
[6 empty] | серый | цветной | цветной
ПОЛНЫЙ прокрас | Катушка 200х163 | h=60 | 37.5 | 11.83 | 1711 | 895.3819 | 1350.382 | 1690.382 | 2260.382 | Б.3Ф.6
ГАЗОННАЯ РЕШЕТКА
для создания зеленых пешеходных и игровых зон, а также экопарковок.
| Размеры, мм. | высота (h), мм | Кол-во шт. в м2 | Кол-во на поддоне м2 | Вес поддона (брутто), кг. | Цена руб./м2, с НДС 20% (франко-склад поставщика) |  |  |  | Наименование согласно ГОСТ 17608-2017
[6 empty] | серый цемент |  | белый цемент | ColorMix, Изумруд
[6 empty] | серый | цветной | цветной
ПОЛНЫЙ прокрас | Газонная решетка 600х400 | h=80 | 4.1 | 8.64 | 1080 | 905 | 1530 | 1660 | 2170 | Б.1.ГР.8
Коллекция ГРОСС
современный крупный формат плит с особой прочностью, достигнутой за счет повышенной толщины издели.
| Размеры, мм. | высота (h), мм | Кол-во шт. в м2 | Кол-во на поддоне м2 | Вес поддона (брутто), кг. | Цена руб./м2, с НДС 20% (франко-склад поставщика) |  |  |  | Наименование согласно ГОСТ 17608-2017
[6 empty] | серый цемент |  | белый цемент | ColorMix, Изумруд
[6 empty] | серый | цветной | цветной
ОБЛИЦОВОЧНЫЙ бетон | 600х300 | h=80 | 5.555556 | 9.72 | 1869.08 | 1190 | 1510 | 1600 | 1810 | Б.4П.80
| 600х300 | h=100 | 5.55 | 7.56 | 1816.16 | 1200 | 1530 | 1620 | 2045 | Б.4П.10
| 600х600 |  | 2.8 | 5.76 | 1391.36 | 1545 | 1780 | 1920 | 2190 | Б.4К.10
| 100х300 |  | 33.3 | 7.56 | 1816.16 | 1200 | 1530 | 1620 | 2045 | Б.3П.10
| 1000х400 | h=120 | 2.5 | 7.2 | 2000 | 1400 | 1600 | 1680 | 2100
ПЛИТА ПРИДОРОЖНАЯ
применяется для организации придорожной территории.
| Размеры, мм. | высота (h), мм | Кол-во шт. в м2 | Кол-во на поддоне м2 | Вес поддона (брутто), кг. | Цена руб./м2, с НДС 20% (франко-склад поставщика) |  |  |  | Наименование согласно ГОСТ 17608-2017
[6 empty] | серый цемент |  | белый цемент | ColorMix, Изумруд
[6 empty] | серый | цветной | цветной
ОБЛИЦОВОЧНЫЙ бетон | 500х600 | h=80 | 3.3 | 9.6 | 1845 | 1160 | 1495 | 1585 | 1785 | Б.5П.8
| 500х600 | h=120 | 3.3 | 6 | 1731.2 | 1500 | - | - | - | Б.5П.12
ПЛИТА УНИВЕРСАЛЬНАЯ
технологичный конструктивный элемент, применяемый для мощения территории, строительства подпорных стен, ограждающих сооружений, обладающий высокой несущей способностью. Широкая цветовая палитра обеспечивает эстетическую привлекательность данного материала.
| Размеры, мм. | высота (h), мм | Кол-во шт. в м2 | Кол-во на поддоне м2 | Вес поддона (брутто), кг. | Цена руб./м2, с НДС 20% (франко-склад поставщика) |  |  |  | Наименование согласно ГОСТ 17608-2017
[6 empty] | серый цемент |  | белый цемент | ColorMix, Изумруд
[6 empty] | серый | цветной | цветной
ПОЛНЫЙ прокрас | 1000х600 | h=150 |  | 6 | 2000 | 1530 | 2240 | 2545 | 2955 | Б.13П.15
Коллекция Велле
отличается оригинальной обработкой фактурного слоя.
| Размеры, мм. | высота (h), мм | Кол-во шт. в м2 | Кол-во на поддоне м2 | Вес поддона (брутто), кг. | Цена руб./м2, с НДС 20% (франко-склад поставщика) |  |  |  | Наименование согласно ГОСТ 17608-2017
[6 empty] | серый цемент |  | белый цемент | ColorMix, Изумруд
[6 empty] | серый | цветной | цветной
ОБЛИЦОВОЧНЫЙ бетон | Мультиформат 7 | h=60 | 7 | 13.975 | 2016.45 | 985 | 1320 | 1420 | 1680
Коллекция СТОУНМИКС
отличается оригинальной обработкой фактурного слоя.
| Размеры, мм. | высота (h), мм | Кол-во шт. в м2 | Кол-во на поддоне м2 | Вес поддона, кг. | Цена руб./м2, с НДС 20% (франко-склад поставщика) |  |  |  | Наименование согласно ГОСТ 17608-2017
[6 empty] | Вайсер | Эшен | Шварцер | Гольдбраун
ОБЛИЦОВОЧНЫЙ бетон | Модерн 250х500 | h=60 | 8 | 13 | 1812 | 2250 | 2250 | 2250 | 2250 | Б.12П.6
| Гросс 600х300 | h=80 | 5.555556 | 9.72 | 1837.08 | 2500 | 2500 | 2500 | 2500 | Б.4П.80
| Грос 1000х400 | h=120 | 18 | 7.2 | 2071 | 3250 | 3250 | 3250 | 3250
БОРДЮРЫ
Продукция Бордюр дорожный и Бордюр дорожный усиленный имеют сертификат соответствия ЕАС.
Технические характеристики бортовых камней: класс бетона по прочности - не менее B 30; марка бетона по морозостойкости F 200; водопоглощение не более 6%; истираемость не более 0,5 г/см²; прочность на изгиб – 52.4 кг/см².
Цветовой ряд бордюрных камней:
- серый;
- цветные на сером цементе: красный, молочный шоколад, светло-коричневый, темно-коричневый, терракот, черный.
ТОЛЬКО ПОД ЗАКАЗ, минимальная партия 500 шт:
- цветные на белом цементе: белый, какао, светло-серый
- ColorMix: антика, гватемала, какао-микс, каньон, кватроченто, лава, сепия, темпера, черно-белый, шварц браун.
БОРДЮР ТРОТУАРНЫЙ
бордюр необходим для отделения тротуара от клумб и газонов.
| Размеры, мм. | высота (h), мм |  | Кол-во на поддоне, шт. | Вес поддона, кг. | Цена руб./шт., с НДС 20% (франко-склад поставщика) |  |  |  | Наименование согласно ГОСТ 6665-91
[6 empty] | серый цемент |  | белый цемент | ColorMix
[6 empty] | серый | цветной | цветной
ПОЛНЫЙ прокрас | 1000х80 | h=200 |  | 48 | 1728 | 245 | 350 | 455 | 845 | БР 100.20.8
БОРДЮР ТРОТУАРНЫЙ ШАРНИРНЫЙ
бордюр с шарнирным стыком необходим для отделения тротуара от клумб и газонов в местах искривления дорожек.
| Размеры, мм. | высота (h), мм |  | Кол-во на поддоне, шт. | Вес поддона, кг. | Цена руб./шт., с НДС 20% (франко-склад поставщика) |  |  |  | Наименование согласно ГОСТ 6665-91
[6 empty] | серый цемент |  | белый цемент | ColorMix
[6 empty] | серый | цветной | цветной
ПОЛНЫЙ прокрас | 500х80 | h=200 |  | 96 | 1728 | 130 | 200 | 245 | 435 | БРШ 50.20.8
БОРДЮР ТРОТУАРНЫЙ СКРЫТЫЙ
бордюр необходим для отделения тротуара от клумб и газонов.
| Размеры, мм. | высота (h), мм |  | Кол-во на поддоне, шт. | Вес поддона, кг. | Цена руб./шт., с НДС 20% (франко-склад поставщика) |  |  |  | Наименование согласно ГОСТ 6665-91
[6 empty] | серый цемент |  | белый цемент | ColorMix
[6 empty] | серый | цветной | цветной
ПОЛНЫЙ прокрас | 500х50 | h=200 |  | 120 | 1236 | 118 | 145 |  |  | БР 50.20.8
БОРДЮР ДОРОЖНЫЙ
является неотъемлемой частью любой автострады, бордюр необходим для отделения тротуара от проезжей части.
| Размеры, мм. | высота (h), мм |  | Кол-во на поддоне, шт. | Вес поддона, кг. | Цена руб./шт., с НДС 20% (франко-склад поставщика) |  |  |  | Наименование согласно ГОСТ 6665-91
[6 empty] | серый цемент |  | белый цемент | ColorMix
[6 empty] | серый | цветной | цветной
ПОЛНЫЙ прокрас | 500х150 ПОВОРОТНЫЙ | h=300 |  | 32 | 1382 | 335 | 410 | - | - | БР 50.30.15
ОБЛИЦОВОЧНЫЙ бетон | 1000х150 | h=300 |  | 15 | 1470 | 565 | 580 | 685 | - | БР 100.30.15
| 1000х180 | h=300 |  | 12 | 1412 | 680 | - | - | - | БР 100.30.18
БОРДЮР ДОРОЖНЫЙ УСИЛЕННЫЙ
| Размеры, мм. | высота (h), мм |  | Кол-во на поддоне, шт. | Вес поддона, кг. | Цена руб./шт., с НДС 20% (франко-склад поставщика) |  |  |  | Наименование согласно ГОСТ 6665-91
[6 empty] | серый цемент |  | белый цемент | ColorMix
[6 empty] | серый | цветной | цветной
ПОЛНЫЙ прокрас | 1000х200 | h=450 |  | 10 | 1900 | 1110 | - | - | - | БР 100.45.20

## 2021 Эл-ты благоустройства 1.07
| ООО "ФАРБШТАЙН" 443099, г.Самара, ул. Куйбышева, д.15, строение 1, оф.30 ИНН 6318167588 КПП 631701001 телефон: 200-90-09 e-mail: regionfarb@mail.ru www.farbstein-group.ru |  |  |  |  | Ландшафтно-строительный центр "Клён" 450106, г.Уфа, ул. Рабкоров, д. 4/4 ИНН 0274925520 КПП 027301001 телефон: 8 (347) 298-44-50, 8 (347) 287-29-94 e-mail: klen.ufa@mail.ru www.klenufa.ru
Материалы для благоустройства и дорожного строительства
Прайс действует с 01.07.2021 г.
ЭЛЕМЕНТЫ БЛАГОУСТРОЙСТВА
Ступени
это блочные монолитные изделия, уже готовые к укладке, отличительной особенностью которых является их целостность, идеально подходящая для строительства лестничных маршей. Обеспечивают комфортность движения и эффектный вид.
Продукция соответствует ГОСТ 8717.0-84. «Ступени железобетонные и бетонные. Технические условия»
СТУПЕНЬ ЦЕЛЬНАЯ ФОРМОВАННАЯ
изготовлена на фракционированном щебне высокопрочных горных пород, обладает повышенными прочностными характеристиками.
Цветовой ряд
- серый;
- цветные на сером цементе: красный, молочный шоколад, светло-коричневый, темно-коричневый, терракот, черный;
- цветные на белом цементе: какао, светло-серый, ультра белый;
- ColorMix: какао-микс, кватроченто, антика, сепия, шварц браун, каньон, лава, темпера, гватемала, черно-белый.
| Размеры, мм. | высота (h), мм | Кол-во на поддоне шт. | Вес поддона, кг. | Цена руб./шт., с НДС 20% (франко-склад поставщика)
[5 empty] | серый цемент |  | белый цемент | ColorMix
[5 empty] | серый | цветной | цветной
| 1000х400 | h=120 | 18 | 1980 | 800 | 1420 | 2460 | 2680
СТУПЕНЬ ЦЕЛЬНАЯ С ГЛАДКИМ/КОЛОТЫМ ПОДСТУПЕНКОМ
Цветовой ряд
- серый;
- цветные на сером цементе: молочный шоколад, светло-коричневый, темно-коричневый, черный;
- цветные на белом цементе: белый;
- ColorMix: антика, гватемала, какао-микс, кватроченто, сепия, черно-белый, шварц браун.
| Размеры, мм. | высота (h), мм | Кол-во на поддоне шт. | Вес поддона, кг. | Цена руб./шт., с НДС 20% (франко-склад поставщика)
[5 empty] | серый цемент |  | белый цемент | ColorMix
[5 empty] | серый | цветной | цветной
ПОЛНЫЙ прокрас | 1000х300 | h=150 | 15 | 1500 | 730 | 1310 | 2340 | 2365
| 1000х450 | h=150 | 10 | 1500 | 1465 | 2230 | 3960 | 4215
| 600х330 (300) | h=150 | 30 | 1800 | 550 | 805 | 1465 | 1595
Забор
СПЛИТТЕРНЫЙ БЛОК ПУСТОТЕЛЫЙ
облегченный блок используется для строительства заборов, организации декоративных и подпорных стен, с различными требованиями по несущей нагрузке.
Цветовой ряд сплиттерных блоков:
- серый;
- цветные на сером цементе: молочный шоколад, светло-коричневый, темно-коричневый, черный;
- цветные на белом цементе: белый;
- ColorMix: антика, гватемала, какао-микс, кватроченто, сепия, черно-белый, шварц браун.
Вид блока | Размеры, мм. | высота (h), мм | Кол-во шт. на поддоне | Вес поддона, кг. | Цена руб./шт., с НДС 18% (франко-склад поставщика)
[5 empty] | серый цемент |  | белый цемент | ColorMix
[5 empty] | серый | цветной | цветной
столбовой | 390х390 | h=140 | 30 | 900 | 520 | 660 | 825 | 880
рядовой | 590х200 | h=140 | 50 | 1385 | 300 | 355 | 460 | 520
доборный | 295х200 | h=140 | 100 | 1385 | 159.5 | 220 | 275 | 300
ПАРАПЕТНЫЕ ПЛИТЫ
- являются хорошим выбором для облицовки парапетов, верхней поверхности подпорных стен, заборов и пр.
Цветовой ряд парапетных плит
- серый;
- цветные на сером цементе: красный, молочный шоколад, светло-коричневый, темно-коричневый, терракот, черный;
- цветные на белом цементе: какао, светло-серый, ультра белый;
- ColorMix: антика, гватемала, какао-микс, каньон, кватроченто, лава, сепия, темпера, черно-белый, шварц браун.
| Размеры, мм. | высота (h), мм | Кол-во на поддоне шт. | Вес поддона, кг. | Цена руб./шт., с НДС 20% (франко-склад поставщика)
[5 empty] | серый цемент |  | белый цемент | ColorMix
[5 empty] | серый | цветной | цветной
ОБЛИЦОВОЧНЫЙ бетон | 300х600 | h=50 | 52 | 1092 | 345 | 400 | 495 | 544.5
| 500х500 | h=50 | 52 | 1612 | 385 | 450 | 570 | 620
СТЕНОВЫЕ МАТЕРИАЛЫ
Соответствует ГОСТ 6133-99 «Камни бетонные стеновые. Технические условия»
ОБЛИЦОВОЧНАЯ СПЛИТТЕРНАЯ ПЛИТКА
Цветовой ряд облицовочной сплиттерной плитки:
- серый;
- цветные на сером цементе: черный;
- цветные на белом цементе: белый, ультра белый;
- ColorMix: антика, гватемала, какао-микс, кватроченто, сепия, черно-белый, шварц браун.
| Размеры, мм. | высота (h), мм | Кол-во м2 на поддоне | Вес поддона, кг. | Цена руб./м2, с НДС 20% (франко-склад поставщика)
[5 empty] | серый цемент |  | белый цемент | ColorMix
[5 empty] | серый | цветной | цветной
ПОЛНЫЙ прокрас | 280х60 | h=25 | 26.21 | 1404 | 1190 | 1455 | 1470 | 1870
| 280х60 | h=50 | 13.44 | 1903.99104 | 1455 | 1705 | 1720 | 2180
СПЛИТТЕРНЫЙ ПОЛНОТЕЛЫЙ БЛОК
Современный эргономичный материал, сочетающий в себе прочность бетона и эстетичность декоративных элементов. Блоки ФАРБШТАЙН обладают высокими прочностными показателями, низким водопоглощением, высокой морозостойкостью. Идеальная геометрия изделий, красивый скол, уникальные размеры, позволяют реализовывать проекты в различных архитектурных стилях. Блоки изготовленные по технологии ColorMix точно имитируют вид природного камня. Может использоваться как для сооружения конструкции помещения, так и в качестве привлекательного наружного материала, применяемого для организации подпорных стенок и иных композиций благоустройства с высокими требованиями по несущей нагрузке.
Цветовой ряд сплиттерных блоков и палисадов
- серый;
- цветные на сером цементе: молочный шоколад, светло-коричневый, темно-коричневый, черный;
- цветные на белом цементе: белый;
- ColorMix: антика, гватемала, какао-микс, кватроченто, сепия, черно-белый, шварц браун.
| Размеры, мм. | высота (h), мм | Кол-во шт. на поддоне | Вес поддона, кг. | Цена руб./шт., с НДС 20% (франко-склад поставщика)
[5 empty] | серый цемент |  | белый цемент | ColorMix
[5 empty] | серый | цветной | цветной
ПОЛНЫЙ прокрас | 300(К)х200(К) | h=150 | 100 | 2000 | 230 | 315 | 455 | 530
| 600(К)х100 | h=150 | 100 | 2000 | 265 | 330 | 440 | 465
| 600(К)х200 | h=150 | 50 | 2000 | 385 | 575 | 840 | 935
| 600(К)х330 | h=150 | 30 | 1920 | 550 | 805 | 1465 | 1595
| 600(К)х500 | h=150 | 20 | 2000 | 770 | 1320 | 2290 | 2420
Стоимость действительна при выполнении стандартного раскроя заготовки. При внесении изменений, стоимость расчитывается индивидуально.
ПАЛИСАД
- элемент ограждения, который используется для разграничения территорий, при террасировании участков, а также для огораживания клумб, дорожек, приствольных кругов деревьев. Благодаря разнообразию колористических решений и фактур изделий всегда есть возможность создать цельный образ участка, сочетая палисады с другими продуктами компании ФАРБШТАЙН.
| Размеры, мм. | высота (h), мм | Кол-во на поддоне шт. | Вес поддона, кг. | Цена руб./шт., с НДС 20% (франко-склад поставщика)
[5 empty] | серый цемент |  | белый цемент | ColorMix
[5 empty] | серый | цветной | цветной
ПОЛНЫЙ прокрас | 1000х150 | h=150 | 35 | 1750 | 440 | 650 | 1155 | 1265
| 600х150 | h=150 | 60 | 1800 | 365 | 475 | 700 | 805
БЕТОННЫЕ БЛОКИ
- изготавливаются по современнным технологиям и имеют идеальную геометрическую форму. Бетонные блоки ФАРБШТАЙН соответствуют требованиям ГОСТа и обладают высокими прочностными показателями, низким уровнем водопоглощения, высокой пожаробезопасностью.
Стеновые блоки
| Вид блока | Размер, мм | Марка по прочности | Кол-во шт. на поддоне | Вес поддона, кг. | Цена руб./шт., с НДС 20% (франко-склад поставщика)
серый цемент
[6 empty] | серый | цветной | цветной
| Бетонный стеновой 3-х щелевой | 390х190х188 | М 100-125 | 60 | 1500 | 74.8 | 150 | 170
| Бетонный стеновой 4-х щелевой | 390х190х188 | М 100-125 | 60 | 1500 | 74.8 | 150 | 170
| Бетонный стеновой 8-ми щелевой | 390х190х188 | М 100-125 | 75 | 1650 | 74.8 | 150 | 170
Перегородочные блоки
| Вид блока | Размер, мм | Марка по прочности | Кол-во шт. на поддоне | Вес поддона, кг. | Цена руб./шт., с НДС 20% (франко-склад поставщика)
серый цемент
[6 empty] | серый | цветной | цветной
| Бетонный перегородочный 2-х щелевой | 390х90х188 | М 75 | 120 | 2040 | 55 | 94.6 | 110
| Бетонный перегородочный 3-х щелевой | 390х90х188 | М 75 | 120 | 2040 | 55 | 94.6 | 110
| Бетонный перегородочный 2-х щелевой | 390х120х188 | М 75 | 96 | 1920 | 60 | 100 | 115
КЕРАМЗИТОБЕТОННЫЕ БЛОКИ
- изготавливаются по современнным технологиям и имеют идеальную геометрическую форму. Керамзитобетонные блоки ФАРБШТАЙН соответствуют требованиям ГОСТа и обладают высокими прочностными показателями, низким уровнем водопоглощения, хорошими теплоизоляционными и звукоизоляционными свойствами, высокой пожаробезопасностью.
Стеновые блоки
| Вид блока | Размер, мм | Кол-во шт. на поддоне | Цена руб./шт., с НДС 20% (франко-склад поставщика)
|  |  |  | М 35 термо | М 50 | М 75 | М 100
| Керамзитобетонный 3-х щелевой | 390х190х188 | 75 | 70.4 | 60 | 70.4 | 94.6
| Керамзитобетонный 4-х щелевой | 390х190х188 | 75 | 70.4 | 60 | 70.4 | 94.6
| Керамзитобетонный 8-ми щелевой | 390х190х188 | 75 | 70.4 | 60 | 70.4 | 94.6
Перегородочные блоки
| Вид блока | Размер, мм | Кол-во шт. на поддоне | Цена руб./шт., с НДС 20% (франко-склад поставщика)
|  |  |  | М 35 | М 50 | М 75 | М 100
| Керамзитобетонный перегородочный 2-х щелевой | 390х90х188 | 165 | 35.2 | 45 | 50
| Керамзитобетонный перегородочный 3-х щелевой | 390х90х188 | 165 | 35.2 | 45 | 50
| Керамзитобетонный перегородочный 2-х щелевой | 390х120х188 | 96 | 45 | 50 | 55
Вентиляционные блоки
| Вид блока | Размер, мм | Кол-во шт. на поддоне | Цена руб./шт., с НДС 20% (франко-склад поставщика)
|  |  |  | М 35 | М 50 | М 75 | М 100
| Блоки вентиляционные ВЕНТ-1 | 210х420х190 | 60 |  | 120
| Блоки вентиляционные ВЕНТ-1-1 | 210х420х190 | 60 |  | 125
| Блоки вентиляционные ВЕНТ-2 | 600х420х190 | 20 |  | 240
| Блоки вентиляционные ВЕНТ-2-1 | 600х420х190 | 20 |  | 245
| Блоки вентиляционные ВЕНТ-3 | 600х420х190 | 20 |  | 235

## 2021 Пандусы
Ландшафтно-строительный центр "Клён" 450106, г.Уфа, ул. Рабкоров, д. 4/4 ИНН 0274925520 КПП 027301001 телефон: 8 (347) 298-44-50, 8 (347) 287-29-94 e-mail: klen.ufa@mail.ru www.klenufa.ru
Материалы для благоустройства и дорожного строительства
Прайс действует с 01.01.2021 г.
ПАНДУСЫ
Технические характеристики плит тротуарных: класс бетона по прочности - не менее B 30; марка бетона по морозостойкости F 200; водопоглощение не более 6%; истираемость не более 0,5 г/см²; прочность на изгиб – 50 кг/см².
технологичный конструктивный элемент, применяемый для мощения территории, строительства подпорных стен, ограждающих сооружений, обладающий высокой несущей способностью. Широкая цветовая палитра обеспечивает эстетическую привлекательность данного материала.
| Размеры, мм. | высота (h), мм | Кол-во на поддоне шт | Вес 1 шт, кг. | Цена руб./шт, с НДС 20% (франко-склад поставщика) |  |  |  | Наименование согласно ГОСТ 17608-2017
[5 empty] | серый цемент |  | белый цемент | ColorMix, Изумруд
[5 empty] | серый | цветной | цветной
ПОЛНЫЙ прокрас | Комплект "Стандарт" - 1800х1800х300 |  |  |  | 31200
Камень аппарель центральный
| 600х300 | h=200 (150) | 20 | 72.4 | 1450 |  |  |  | БАПц 60.30.20
Камень аппарель верхний правый
| 600х300 | h=300 (250) | 12 | 120 | 2300 |  |  |  | БАПвл 60.30.30
Камень аппарель верхний левый
| 600х300 | h=300 (250) | 12 | 120 | 2300 |  |  |  | БАПвл 60.30.30
Камень аппарель средний правый
| 600х300 | h=300 (200) | 12 | 116.5 | 2300 |  |  |  | БАПсл 60.30.30
Камень аппарель средний левый
| 600х300 | h=300 (200) | 12 | 116.5 | 2300 |  |  |  | БАПсл 60.30.30
Камень аппарель нижний правый
| 600х300 | h=300 (150) | 12 | 106.5 | 2300 |  |  |  | БАПнл 60.30.30
Камень аппарель нижний левый
| 600х300 | h=300 (150) | 12 | 106.5 | 2300 |  |  |  | БАПнл 60.30.30

## Premium (hidden)
ООО "ФАРБШТАЙН" 443099, г.Самара, ул. Куйбышева, д.15, строение 1, оф.30 ИНН 6318167588 КПП 631701001 телефон: 373-88-77,373-67-80 e-mail: regionfarb@mail.ru www.farbstein-group.ru | [5 empty] | Утверждено
___________________________
Директор ООО "ФАРБШТАЙН"
Самара и Самарская область PREMIUM | [5 empty] | Шлыкова Ю.В.
Материалы для благоустройства и дорожного строительства
Прайс действует с 15.12.2016 г.
ТРОТУАРНЫЕ ПЛИТЫ
Продукция Соответствует ГОСТ 17608-91 «Плиты бетонные тротуарные. Технические условия»
Коллекция ЛА-ЛИНИЯ - четкие, ярко выраженные геометрические формы тротуарных плит этой коллекции позволяют создать многообразие рисунков.
В цветовую палитру PREMIUM коллекции Ла-Линия входят следующие цвета :
- цветной на сером цементе: терракот;
- цветной на белом цементе: какао;
- ColorMix: терра микс, кватроченто, гватемала, каньон, темпера, лава, топ фертон, темза, шварцбраун, антика, дор блю.
Размеры, мм. | высота (h), мм | Кол-во шт. в м2 | Кол-во на поддоне м2 | Вес поддона, кг. | Цена руб./м2, с НДС 18% (франко-склад поставщика)
[5 empty] | серый цемент |  | белый цемент |  | ColorMix
[5 empty] | серый | цветной | белый | цветной
Продукция, изготовленная по технологии полного прокраса.
h=40 мм - зона применения - пешеходные площадки, тротуары.
100х200 | h=40 | 50 | 21.6 | 1800 | - | 1046.4 | - | 1197.6 | 1449.6
200х200 |  | 25 | 21.6 | 1872 | - | 1046.4 | - | 1197.6 | 1449.6
200х300 |  | 16.7 | 19.44 | 1728 | - | 1046.4 | - | 1197.6 | 1449.6
240х280х100 |  | 21 | 18 | 1575 | - | 1089.6 | - | 1236 | 1476
h=60 мм - зона применения - пешеходные дорожки, площадки, тротуары, парковки под автотранспорт.
100х100 | h=60 | 100 | 12 | 1560 | - | 1304 | - | 1650 | 1736
100х200 |  | 50 | 14.4 | 1800 | - | 1248 | - | 1578 | 1664
200х200 |  | 25 | 14.4 | 1872 | - | 1248 | - | 1578 | 1664
200х300 |  | 16.7 | 12.96 | 1728 | - | 1278 | - | 1616 | 1704
300х300 |  | 11.1 | 12.96 | 1728 | - | 1278 | - | 1616 | 1704
240х280х100 |  | 21 | 12 | 1613 | - | 1344 | - | 1690 | 1704
h=100 мм - зона применения - городские площади, парки, тротуары, парковки под автотранспорт.
100х200 | h=100 | 50 | 8.4 | 1750 | - | 1836 | - | 2205.6 | 2318.4
Продукция, изготовленная по технологии облицовочного бетона.
h=40 мм - зона применения - пешеходные площадки, тротуары.
100х200 | h=40 | 50 | 19.8 | 1782 | - | 912 | - | 1008 | 1128
h=60 мм - зона применения - пешеходные дорожки, площадки, тротуары, парковки под автотранспорт.
100х100 | h=60 | 100 | 12.87 | 1725 | - | 1088 | - | 1166.4 | 1238.4
100х200 |  | 50 | 14.04 | 1916 | - | 1065.6 | - | 1140 | 1212
200х200 |  | 25 | 15.6 | 2137 | - | 1041.6 | - | 1116 | 1185.6
300х300 |  | 11.1 | 14.04 | 1938 | - | 1065.6 | - | 1140 | 1212
500х600 | h=80 | 3.33 | 9.6 | 1824 | - | 1389.6 | - | 1490.4 | 1584
Коллекция АРЕНА - стилизована под старинные булыжные мостовые.
В цветовую палитру PREMIUM коллекции Арена входят следующие цвета :
- цветной на сером цементе: терракот, красный;
- цветной на белом цементе: какао, желтый;
- ColorMix: терра микс, кватроченто, гватемала, каньон, темпера, лава,топ фертон,темза, какао микс, антика, дор блю
Размеры, мм. | высота (h), мм | Кол-во шт. в м2 | Кол-во на поддоне м2 | Вес поддона, кг. | Цена руб./м2, с НДС 18% (франко-склад поставщика)
[5 empty] | серый цемент |  | белый цемент |  | ColorMix
[5 empty] | серый | цветной | белый | цветной
Продукция, изготовленная по технологии полного прокраса.
h=60 мм - зона применения - пешеходные дорожки, площадки, тротуары, парковки под автотранспорт.
150х90 | h=60 | 71.4 | 12.1 | 1382 | - | 1416 | - | 1714 | 1832
75х90 |  | 148.1 | 13.37 | 1683 | - | 1416 | - | 1714 | 1832
Коллекция КЛАССИКО - отличный выбор тротуарных плит для ценителей красоты натурального камня и нестандартных дизайнерских решений.
В цветовую палитру PREMIUM коллекции Классико входят следующие цвета :
- цветной на сером цементе: красный;
- цветной на белом цементе: желтый;
- ColorMix: терра микс, кватроченто, гватемала, каньон, темпера, лава,топ фертон,темза, шварцбраун, антика, дор блю
Размеры, мм. | высота (h), мм | Кол-во шт. в м2 | Кол-во на поддоне м2 | Вес поддона, кг. | Цена руб./м2, с НДС 18% (франко-склад поставщика)
[5 empty] | серый цемент |  | белый цемент |  | ColorMix
[5 empty] | серый | цветной | белый | цветной
Продукция, изготовленная по технологии полного прокраса.
h=40 мм - зона применения - пешеходные площадки, тротуары.
115х172 | h=40 | 50.6 | 21.36 | 1728 | - | 1090 | - | 1236 | 1476
115х115 |  | 75.6 | 19.04 | 1536 | - | 1116 | - | 1272 | 1510
h=60 мм - зона применения - пешеходные дорожки, площадки, тротуары, парковки под автотранспорт.
115х172 | h=60 | 50.6 | 14.24 | 1728 | - | 1336 | - | 1664 | 1740
115х115 |  | 75.6 | 12.7 | 1536 | - | 1366 | - | 1700 | 1784
115х57 |  | 152.6 | 12.59 | 1536 | - | 1426 | - | 1760 | 1832
115х112х70 |  | 90.91 | 12.67 | 1555 | - | 1426 | - | 1752 | 1832
114,3х53х86 |  | 116.1 | 10.34 | 1140 | - | 1464 | - | 1812 | 1894
Продукция, изготовленная по технологии облицовочного бетона.
h=40 мм - зона применения - пешеходные площадки, тротуары.
мультиформат 3 | h=40 | 72 | 18.72 |  |  | #REF! |  | #REF! | #REF!
h=60 мм - зона применения - пешеходные дорожки, площадки, тротуары, парковки под автотранспорт.
мультиформат 3 | h=60 | 72 | 13.52 |  |  | #REF! |  | #REF! | #REF!
Коллекция НОСТАЛЬЖИ - идеальное дизайнерское решение для любителей старины и роскоши. Новую Коллекцию Ностальжи отличают выверенные пропорции и особая обработка краев, имитирующая натуральный камень. Данная коллекция представлена в мультиформатном исполнении, комплект из 6-ти или 2-х сочетающихся камней представляет собой хаотичную раскладку.
|  | Мультиформат 6 |  |  | Мультиформат 2
|  | 105х210 |  |  | 80х60х105
|  | 210х210 |  |  | 140х160х105
210х315
210х420
315х315
315х420
В цветовую палитру PREMIUM коллекции Ностальжи входят следующие цвета :
- белый;
- цветной на сером цементе: молочный шоколад, темно-коричневый, терракот, красный;
- цветной на белом цементе: желтый;
- ColorMix: терра микс, какао микс, лава, топ фертон, темза.
Размеры, мм. | высота (h), мм | Кол-во шт. в м2 | Кол-во на поддоне м2 | Вес поддона, кг. | Цена руб./м2, с НДС 18% (франко-склад поставщика)
[5 empty] | серый цемент |  | белый цемент |  | ColorMix
[5 empty] | серый | цветной | белый | цветной
Продукция, изготовленная по технологии облицовочного бетона.
h=60 мм - зона применения - пешеходные дорожки, площадки, тротуары, парковки под автотранспорт.
210х105 | h=60 | 45.4 | 11.44 | 1580 | - | 1136 | 1072.087 | 1222 | 1412
315х105 |  | 30.2 | 12.87 | 1777 | - | 1104 | 1041.887 | 1192 | 1376
420х210 |  | 11.3 | 11.44 | 1550 | - | 1136 | 1072.087 | 1222 | 1412
128х105х315 |  | 27 | 13 | 1816 | - | 1102 | 1040 | 1188 | 1374
мультиформат 6 |  | 16.4 | 14.3 | 1955 | - | 1080 | 1019.238 | 1164 | 1344
мультиформат 2 |  | 96.8 | 11.96 | 1720 | - | 1114 | 1052 | 1200 | 1386
Коллекция МОДЕРН - характерна изысканная выверенность четких линий.
В цветовую палитру PREMIUM коллекции Модерн входят следующие цвета :
- цветной на сером цементе: светло-коричневый, молочный шоколад, темно-коричневый, терракот, красный;
- цветной на белом цементе: какао, желтый;
-ColorMix: терра микс, кватроченто, каньон, темпера, лава, шварцбраун.
Размеры, мм. | высота (h), мм | Кол-во шт. в м2 | Кол-во на поддоне м2 | Вес поддона, кг. | Цена руб./м2, с НДС 18% (франко-склад поставщика)
[5 empty] | серый цемент |  | белый цемент |  | ColorMix
[5 empty] | серый | цветной | белый | цветной
Продукция, изготовленная по технологии облицовочного бетона.
h=60 мм - зона применения - пешеходные дорожки, площадки, тротуары, парковки под автотранспорт.
50х125 | h=60 | 160 | 11.96 | 1612 | - | 1144 | - | 1176 | 1402
100х250 |  | 40 | 14.3 | 1931 | - | 1056 | - | 1086 | 1284
200х375 |  | 13.3 | 11.7 | 1580 | - | 1144 | - | 1176 | 1402
250х500 |  | 8 | 13 | 1755 | - | 1092 | - | 1121.782 | 1344
ПЛИТА УНИВЕРСАЛЬНАЯ - технологичный конструктивный элемент, применяемый для мощения территории, строительства подпорных стен, ограждающих сооружений, обладающий высокой несущей способностью. Широкая цветовая палитра обеспечивает эстетическую привлекательность данного материала.
В цветовую палитру PREMIUM входят следующие цвета :
- белый;
- цветной на сером цементе: красный;
- цветной на белом цементе: желтый;
- ColorMix: терра микс, дорблю, гватемала.
Размеры, мм. | высота (h), мм | Кол-во на поддоне, шт. |  | Вес поддона, кг. | Цена руб./шт., с НДС 18% (франко-склад поставщика)
[5 empty] | серый цемент |  | белый цемент |  | ColorMix
[5 empty] | серый | цветной | белый | цветной
Продукция, изготовленная по технологии полного прокраса.
1000х600 | h=150 | 8 |  | 1600 | - | 1360 | 1560 | 2130 | 2232
Технические характеристики плит тротуарных: класс бетона по прочности - B 25; марка бетона по морозостойкости F 200; водопоглощение не более 6%; истираемость не более 0,5 г/см²; прочность на изгиб – 50 кг/см².
БОРДЮР
Продукция Соответствует ГОСТ 6665-91 «Камни бетонные и железобетонные бортовые. Технические условия»
БОРДЮР ТРОТУАРНЫЙ - бордюры необходимы для отделения тротуара от клумб и газонов.
В цветовую палитру PREMIUM входят следующие цвета :
- цветной на сером цементе: терракот;
- цветной на белом цементе: желтый;
- ColorMix: любой от 500 шт.
Размеры, мм. |  |  | Кол-во шт. на поддоне | Вес поддона, кг. | Цена руб./шт., с НДС 18% (франко-склад поставщика)
[5 empty] | серый цемент |  | белый цемент |  | ColorMix
[5 empty] | серый | цветной | белый | цветной
Продукция, изготовленная по технологии полного прокраса.
1000х200х80 |  |  | 48 | 1728 | - | 367.2 | - | 480 | 720
БОРДЮР ТРОТУАРНЫЙ ШАРНИРНЫЙ - бордюры с шарнирным стыком необходимы для отделения тротуара от клумб и газонов в местах искривления дорожек.
В цветовую палитру PREMIUM входят следующие цвета :
- цветной на сером цементе: терракот;
- цветной на белом цементе: желтый;
- ColorMix: любой от 1000 шт.
Размеры, мм. |  |  | Кол-во шт. на поддоне | Вес поддона, кг. | Цена руб./шт., с НДС 18% (франко-склад поставщика)
[5 empty] | серый цемент |  | белый цемент |  | ColorMix
[5 empty] | серый | цветной | белый | цветной
Продукция, изготовленная по технологии полного прокраса.
500х200х80 |  |  | 96 | 1728 | - | 201.6 | - | 252 | 312
Технические характеристики бортовых камней: класс бетона по прочности - не менее B 25; марка бетона по морозостойкости F 200; водопоглощение не более 6%; истираемость не более 0,5 г/см²; прочность на изгиб – 50 кг/см².
ЭЛЕМЕНТЫ БЛАГОУСТРОЙСТВА
Продукция Соответствует ГОСТ 8717.0-84. «Ступени железобетонные и бетонные. Технические условия»
СТУПЕНИ - это блочные монолитные изделия, уже готовые к укладке, отличительной особенностью которых является их целостность, идеально подходящая для строительства лестничных маршей. Обеспечивают комфортность движения и эффектный вид.
СТУПЕНЬ ЦЕЛЬНАЯ С ГЛАДКИМ/КОЛОТЫМ ПОДСТУПЕНКОМ, изготовлена на крупно-модульном песке.
В цветовую палитру PREMIUM входят следующие цвета :
- белый;
- цветной на сером цементе: красный;
- цветной на белом цементе: желтый;
- ColorMix: терра микс, дорблю, гватемала.
Размеры, мм. |  | высота (h), мм | Кол-во шт. на поддоне | Вес поддона, кг. | Цена руб./шт., с НДС 18% (франко-склад поставщика)
[5 empty] | серый цемент |  | белый цемент |  | ColorMix
[5 empty] | серый | цветной | белый | цветной
Продукция, изготовленная по технологии полного прокраса.
1000х300 |  | h=150 | 20 | 2000 | - | 1135.2 | 1298.4 | 1773.6 | 1860
1000х450 |  | h=150 | 10 | 1500 | - | 1934.4 | 2205.6 | 3024 | 3168
600х330 |  | h=150 | 30 | 1800 | - | 686.4 | 787.2 | 1094.4 | 1224
СТУПЕНЬ ЦЕЛЬНАЯ С ГЛАДКИМ ПОДСТУПЕНКОМ, изготовлена на фракционированном щебне высокопрочных горных пород, обладает повышенными прочностными характеристиками.
В цветовую палитру PREMIUM входят следующие цвета :
- белый;
- цветной на сером цементе: красный;
- цветной на белом цементе: желтый;
- ColorMix: терра микс, дорблю, гватемала.
Размеры, мм. |  | высота (h), мм | Кол-во шт. на поддоне | Вес поддона, кг. | Цена руб./шт., с НДС 18% (франко-склад поставщика)
[5 empty] | серый цемент |  | белый цемент |  | ColorMix
[5 empty] | серый | цветной | белый | цветной
Продукция, изготовленная по технологии облицовочного бетона.
1000х400 |  | h=120 | 18 | 1980 | - | 1320 | 1437.6 | 1929.6 | 1980
Ступени изготовлены на фракционном щебне из высокопрочных горных пород. Используемые материалы: цемент М 500, крупномодульный песок, крупно фракционная гранитная крошка, обеспечивающая продукции повышенную прочность, почти нулевую истираемость, наибольшую эстетическую привлекательность! На всех этапах производства осуществляется непрерывный контроль, как используемых материалов, так и готовой продукции.
ПАЛИСАД - элемент ограждения, который используется для разграничения территорий, при террасировании участков, а также для огораживания клумб, дорожек, приствольных кругов деревьев. Благодаря разнообразию колористических решений и фактур изделий всегда есть возможность создать цельный образ участка, сочетая палисады с другими продуктами компании ФАРБШТАЙН.
В цветовую палитру PREMIUM входят следующие цвета :
- белый;
- цветной на сером цементе: красный;
- цветной на белом цементе: желтый;
- ColorMix: терра микс, дорблю, гватемала.
Размеры, мм. |  | высота (h), мм | Кол-во шт. на поддоне | Вес поддона, кг. | Цена руб./шт., с НДС 18% (франко-склад поставщика)
[5 empty] | серый цемент |  | белый цемент |  | ColorMix
[5 empty] | серый | цветной | белый | цветной
Продукция, изготовленная по технологии полного прокраса.
1000х150 |  | h=150 | 40 | 2000 | - | 600 | 681.6 | 933.6 | 976.8
600х150 |  | h=150 | 60 | 1800 | - | 367.2 | 417.6 | 580.8 | 648
ПАРАПЕТНЫЕ ПЛИТЫ - являются хорошим выбором для облицовки парапетов, верхней поверхности подпорных стен, заборов и пр.
В цветовую палитру PREMIUM входят следующие цвета :
- белый;
- цветной на сером цементе: красный;
- цветной на белом цементе: желтый;
- ColorMix: терра микс, дорблю, гватемала.
Размеры, мм. |  | высота (h), мм | Кол-во шт. на поддоне | Вес поддона, кг. | Цена руб./шт., с НДС 18% (франко-склад поставщика)
[5 empty] | серый цемент |  | белый цемент |  | ColorMix
[5 empty] | серый | цветной | белый | цветной
Продукция, изготовленная по технологии облицовочного бетона.
300х600 |  | h=50 | 52 | 1092 | - | 352.8 | 352.8 | 378 | 403.2
500х500 |  | h=50 | 52 | 1612 | - | 403.2 | 403.2 | 428 | 453.6